## Скважины
Приложение 3.3
Каталог горных выработок
№ п/п | Номер выработки | Тип выработки, и способ проходки | Дата проходки | Местоположение выработки |  | Расположение выработки: ось трассы, поперечник, площадка | Глубина залегания подошвы слоя, м | Мощность слоя, м | Номер ИГЭ | Описание грунта в соответствии с ГОСТ 25100-95 | Глубина отбора монолитов, м | Глубина отбора образцов нарушенной структуры и воды, м | Глубина появления грунтовых вод, м Дата замера | Установившийся уровень грунтовых вод, м Дата замера | Организация - исполнитель
|  |  |  | КМ | ПК
1 | 2 | 3 | 4 | 5 | 6 | 7 | 8 | 9 | 10 | 11 | 12 | 13 | 14 | 15 | 16
1 | 1 | скважина, колонковый | 29.08.2008 | 1475.683 | 14756+82.7 | Ось трассы | 1 | 1 | 1 | Почва серо-коричневая суглинистая полутвердая с корнями с корнями кустарников и деревьев. | 1.4 |  | 3.5 29.08.2008 | 3.5 30.08.2008 | ООО "ИнжГеоГИС"
[7 empty] | 2 | 1 | 2 | Суглинок серо-коричневый твердый с дресвой (до 1 см) и щебнем (до 5 см) до 15%. Обломки магматических горных пород серых кислого состава (граниты и гранитоиды) средней прочности и малопрочных выветрелых трещиноватых. | 2.5; 4.0; 5.5; 7.1
[7 empty] | 7.5 | 5.5 | 3 | Суглинок коричневый тугопластичный галечниковый. Обломки грубоокатаны, встречаются практически неокатанные разности. Галька до 7 см и гравий до 1 см до 35%. Обломки магматических горных пород серых кислого состава (граниты и гранитоиды) средней прочности и малопрочных выветрелых трещиноватых. |  | 7.8; вода 8.2; 8.6
[7 empty] | 9 | 1.5 | 4 | Песок серый средней крупности средней плотности сложения, насыщенный водой, с включением грубоокатанной гальки (до 7 см) и гравия (до 1 см) до 45%, с тонкими прослоями суглинка тугопластичного галечникового до 30% от объема грунта. | 9.8 | вода 9.4
[7 empty] | 10 | 1 | 5 | Гравийный грунт с суглинистым мягкопластичным заполнителем до 40%. Гравий до 1 см. Грунт насыщенный водой. Обломки магматических горных пород серых кислого состава (граниты и гранитоиды) средней прочности и малопрочных выветрелых трещиноватых.
2 | 2 | скважина, колонковый | 29.08.2008 | 1475.697 | 14756+96.6 | Ось трассы | 1.2 | 1.2 | 1 | Песок серый средней крупности средней плотности сложения, насыщенный водой, сильно заиленный с включением грубоокатанной гальки (до 10 см) и гравия (до 1 см) до 35-40%. Гравий часто в виде тонких прослоев гравийного грунта. | 1.6; 2.5 |  | 0 29.08.2008 | 0 30.08.2008 | ООО "ИнжГеоГИС"
[7 empty] | 2.5 | 1.3 | 2 | Гравийный грунт с суглинистым мягкопластичным заполнителем до 40%. Гравий до 1 см. Грунт насыщенный водой. Обломки магматических горных пород серых кислого состава (граниты и гранитоиды) средней прочности и малопрочных выветрелых трещиноватых.
[7 empty] | 3 | 0.5 | 3 | Песок серый средней крупности средней плотности сложения, насыщенный водой, с включением грубоокатанной гальки (до 7 см) и гравия (до 1 см) до 40%, с тонкими прослоями суглинка тугопластичного галечникового до 30% от объема грунта.
[7 empty] | Составил | Подпись
[7 empty] | Проверил | Подпись

## Список ИГЭ
Номер ИГЄ | Описание | Влажность природная | Влажность на границе текучести | Влажность на границе раската | Число пластичности | Показатель текучести | Плотность частиц грунта | Плотность грунта | Плотность сухого грунта | Пористость грунта | Коэффициент пористости грунта | Степень влажности | Предел прочности на одноосное растяж., Мпа в воздуш.-сух. состоянии | Предел прочности на одноосное растяж., Мпа в водонасыщ. состоянии | Коэффициент размягчаемости в воде | Процент содержания СаСО3 | Коэффициент сжимаемости | Коэффициент сжимаемости | Коэффициент сжимаемости | Коэффициент сжимаемости | Относительная просадка | Относительное набухание | Модуль деформации компрессионный | Модуль деформации компрессионный с учетом mk | Сдвигующее усилие при вертикальной нагрузке 0,025 МПа | Сдвигующее усилие при вертикальной нагрузке 0,050 МПа | Сдвигующее усилие при вертикальной нагрузке 0,075 МПа | Сдвигующее усилие при вертикальной нагрузке 0,100 МПа | Сдвигующее усилие при вертикальной нагрузке 0,125 МПа | Сдвигующее усилие при вертикальной нагрузке 0,150 МПа | Сдвигующее усилие при вертикальной нагрузке 0,200 МПа | Сдвигующее усилие при вертикальной нагрузке 0,300 МПа | Сдвигующее усилие при вертикальной нагрузке 0,500 МПа | Сцепление | Угол трения | Потери при прокалывании | Зольность | Степень разложения торфа | % гумуса | Количество по массе в % частиц размером, мм > 100 | Количество по массе в % частиц размером, мм 100-80 | Количество по массе в % частиц размером, мм 80-60 | Количество по массе в % частиц размером, мм 60-40 | Количество по массе в % частиц размером, мм 40-20 | Количество по массе в % частиц размером, мм 20-10 | Количество по массе в % частиц размером, мм 10,0-5,0 | Количество по массе в % частиц размером, мм 5,0-2,0 | Количество по массе в % частиц размером, мм 2,0-1,0 | Количество по массе в % частиц размером, мм 1,0-0,5 | Количество по массе в % частиц размером, мм 0,5-0,25 | Количество по массе в % частиц размером, мм 0,25-0,1 | Количество по массе в % частиц размером, мм 0,1-0,05 | Количество по массе в % частиц размером, мм 0,05-0,01 | Количество по массе в % частиц размером, мм 0,01-0,005 | Количество по массе в % частиц размером, мм < 0,005 | Угол откоса сухой | Угол откоса водон.град
Номер | Опис. | W | Wt | Wp | lp | ll | G | G0 | Gs | N | e | Sr | Раст. сух | Раст. вод | Kr | Проц. кол. | A1 | A2 | A3 | A4 | SigPr | SigN | Ek | Emk | 0.025 | 0.05 | 0.075 | 0.1 | 0.125 | 0.15 | 0.2 | 0.3 | 0.5 | Сцеп | Угол | ППП | Z | Y | Гумус | >100 | 100-80 | 80-60 | 60-40 | 40-20 | 20-10 | 10,0-5,0 | 5,0-2,0 | 2,0-1,0 | 1,0-0,5 | 0,5-0,25 | 0,25-0,1 | 0,1-0,05 | 0,05-0,01 | 0,01-0,005 | <0,005 | Ad | Aw
1 | 2 | 3 | 4 | 5 | 6 | 7 | 8 | 9 | 10 | 11 | 12 | 13 | 14 | 15 | 16 | 17 | 18 | 19 | 20 | 21 | 22 | 23 | 24 | 25 | 26 | 27 | 28 | 29 | 30 | 31 | 32 | 33 | 34 | 35 | 36 | 37 | 38 | 39 | 40 | 41 | 42 | 43 | 44 | 45 | 46 | 47 | 48 | 49 | 50 | 51 | 52 | 53 | 54 | 55 | 56 | 57 | 58
12 | Суглинки полутвеpдые | 0.21787 | 0.30588 | 0.19333 | 0.12 | 0.25 | 2.6857 | 2.0163 | 1.6561 | 39.919 | 0.62172 | 0.90668 | [15 empty] | 0.079132 |  |  | 0.1318 | 0.15825 |  | 0.043426 | 21.5842
13 | Суглинки полутвеpдые | 0.17684 | 0.2851 | 0.18415 | 0.11 |  | 2.6816 | 1.9613 | 1.6639 | 37.9626 | 0.61169 | 0.78793 | [15 empty] | 0.064893 |  |  | 0.10027 | 0.13217 |  | 0.031833 | 18.5923
16 | Суглинки твеpдые | 0.10184 | 0.36238 | 0.22307 | 0.14 |  | 2.7218 | 2.174 | 1.9761 | 27.4193 | 0.37736 | 0.76449 | [21 empty] | 0.2
2 | Суглинки полутвеpдые | 0.19384 | 0.27646 | 0.18591 | 0.09 |  | 2.6789 |  |  |  | 65535 | [27 empty] | 0.86
22а | Супеси твеpдые | 0.10132 | 0.21989 | 0.15644 | 0.06 |  | 2.6665 | 1.9424 | 1.7308 | 35.2526 | 0.54058 | 0.60032
3
3а | Суглинки тугопластичные | 0.2245 | 0.28133 | 0.18611 | 0.09 | 0.33 | 2.6808 | 2.0313 | 1.6756 | 37.4938 | 0.59984 | 0.92856 | [10 empty] | 3.83 |  |  |  |  | 0.074963 |  |  | 0.10875 | 0.13398 |  | 0.046582 | 16.5587
4 |  | 0.22207 |  |  |  |  | 2.6432 |  |  |  | 65535
7a | Суглинки текучепластичные | 0.26932 | 0.27999 | 0.17787 | 0.1 | 0.9 | 2.6835 |  |  |  | 65535
7а | Суглинки текучие иловатые | 0.38756 | 0.37819 | 0.26936 | 0.11 | 1.09 | 2.6687 | 2.0079 | 1.6077 | 39.887 | 0.65997 | 1 | [24 empty] | 83.5 | 86.6 | 1.88
8 | Супеси твеpдые | 0.17064 | 0.18552 | 0.17866 | 0.01 |  | 2.6459 |  |  |  | 65535
a
[7 empty] | Составил | Подпись
[7 empty] | Проверил | Подпись